## PLOS ONE
sample number | object/ artifact | Location | Region/Denmark | analysis 1970`s | museum nb. | CEZA | 208Pb/206Pb | 207Pb/206Pb | 206Pb/204Pb | 207Pb/204Pb | 208Pb/204Pb | date | type (Vandkilde 1996) | Cluster | Cu % |  | Fe % |  | Co % |  | Ni % |  | As % | Ag % |  | Sn % |  | Sb % |  | Pb % |  | Bi %
MA-166610 | flanged axe, Anglo-Irish type | Ulstrup | Viborg | SAM-2734 | FHM 140A | L 11326 | 2.0859 | 0.84915 | 18.423 | 15.64389045 | 38.4285357 | LN II | A -A10 | 1 | 88.56604 | < | 0.05 | < | 0.01 | < | 0.01 | < | 0.01 | 0.007647663 |  | 11.41711 | < | 0.005 |  | 0.0042 | < | 0.005
MA-166611 | flanged axe, type Vaerslev | Albaek | Randers | SAM-2737 | FHM 6095 | L 11327 | 2.092 | 0.85106 | 18.4 | 15.659504 | 38.4928 | LN II | A -A4 | 10 | 97.07072 | < | 0.05 | < | 0.01 |  | 0.258 |  | 0.819 | 0.8739898 |  | 0.04664552 |  | 0.8829916 |  | 0.0189 |  | 0.02975
MA-166612 | flanged axe, type Vaerslev | Egaa | Randers | SAM-2738 | FHM 5554 | L 11328 | 2.0835 | 0.84765 | 18.476 | 15.6611814 | 38.494746 | LN II | A -A4 | 10 | 95.04223 | < | 0.05 | < | 0.01 |  | 0.314 |  | 0.533 | 0.6531787 |  | 2.897893 |  | 0.5464502 |  | 0.0056 |  | 0.00765
MA-166613 | flanged axe, Vaerslev | Egaa | Randers | SAM-2739 | FHM 5554 | L 11329 | 2.0896 | 0.8495 | 18.439 | 15.6639305 | 38.5301344 | LN II | A -A4 | 10 | 96.3405 | < | 0.05 |  | 0.014 |  | 0.383 |  | 0.76 | 0.7955177 |  | 0.818624 |  | 0.8458565 |  | 0.0119 |  | 0.0306
MA-166614 | flanged axe, type Gallemose | Egaa | Randers | SAM-2740 | FHM 1179 | L 11330 | 2.0896 | 0.84984 | 18.427 | 15.66000168 | 38.5050592 | LN II | A -A3 | 10 | 97.62817 | < | 0.05 | < | 0.01 |  | 0.024 |  | 0.591 | 0.9310481 |  | 0.007389271 |  | 0.7454953 |  | 0.0049 |  | 0.068
MA-166615 | flanged axe, type Hjadstrup | Egaa | Randers | SAM-2741 | FHM 1179 | L 11331 | 2.09 | 0.85119 | 18.381 | 15.64572339 | 38.41629 | LN II | A -A2 | 10 | 95.35597 | < | 0.05 |  | 0.01 |  | 0.439 |  | 0.496 | 0.6692478 |  | 2.4924 |  | 0.5175292 |  | 0.0105 |  | 0.00935
MA-166616 | flanged axe, Aunjetitzer type | Ebeltoft (near) | Randers | SAM-2745 | FHM 3010 | L 11332 | 2.0931 | 0.84832 | 18.484 | 15.68034688 | 38.6888604 | LN II | A -A7 | 11 | 94.42792 | < | 0.05 | < | 0.01 |  | 0.435 |  | 0.338 | 0.5085472 |  | 3.842548 |  | 0.4283863 |  | 0.0196 | < | 0.005
MA-166617 | flanged axe, type Gallemose | Egtved | Vejle | SAM-2748 | FHM 5788 | L 11333 | 2.0901 | 0.85016 | 18.415 | 15.6556964 | 38.4891915 | LN II | A -A3 | 10 | 96.19226 | < | 0.05 | < | 0.01 |  | 0.053 |  | 0.757 | 0.8896107 |  | 1.350722 |  | 0.7048036 |  | 0.0203 |  | 0.0323
MA-166619 | flanged axe, type Store-Heddinge | Stiling | Skanderborg | SAM-2750 | FHM 6264 | L 11335 | 2.095 | 0.85474 | 18.309 | 15.64943466 | 38.357355 | LN II | A -A5 | 11 | 94.04043 | < | 0.05 | < | 0.01 |  | 0.283 |  | 0.197 | 0.3802647 |  | 4.713415 |  | 0.3632886 |  | 0.0175 |  | 0.0051
MA-166621 | flanged axe, type Emmen | Nakkehoved | Frederiksborg | SAM-8161 | NM B6655 | L 11337 | 2.0821 | 0.84601 | 18.525 | 15.67233525 | 38.5709025 | LN II | A -A1 | 10 | 97.28389 | < | 0.05 | < | 0.01 |  | 0.485 |  | 0.335 | 0.9465752 |  | 0.08094622 |  | 0.8548912 |  | 0.0035 |  | 0.0102
MA-166622 | flanged axe, type Emmen | Svendsmark | Praestoe | SAM-8166 | NM B7534 | L 13180 | 2.0959 | 0.85186 | 18.426 | 15.69637236 | 38.6190534 | LN II | A -A1 | 11 | 94.07887 |  | 0 |  | 0.083 |  | 2.3695 |  | 0.65 | 0.9347842 |  | 0.1358557 |  | 1.716753 |  | 0.00595 |  | 0
MA-166623 | flanged axe, type Emmen | Falster district | Maribo | SAM-8168 | NM 20828 | L 11339 | 2.0935 | 0.85147 | 18.4 | 15.667048 | 38.5204 | LN II | A -A1 | 10 | 97.78908 | < | 0.05 | < | 0.01 |  | 0.28 |  | 0.376 | 0.9114136 |  | 0.05034475 |  | 0.5763606 |  | 0.0049 |  | 0.0119
MA-166625 | flanged axe, type Store-Heddinge | Rye | Copenhagen | SAM-8190 | NM B9819 | L 11341 | 2.094 | 0.85675 | 18.234 | 15.6219795 | 38.181996 | LN II | A -A5 | 10 | 98.047 | < | 0.05 | < | 0.01 |  | 0.151 |  | 0.232 | 0.8979836 |  | 0.1020236 |  | 0.5435395 |  | 0.0154 |  | 0.01105
MA-166626 | flanged axe, type Vaerslev | Trustrup | Randers | SAM-8193 | NM B11334 | L 11342 | 2.0871 | 0.8479 | 18.488 | 15.6759752 | 38.5863048 | LN II | A -A4 | 10 | 97.55841 | < | 0.05 |  | 0.01 |  | 0.296 |  | 0.541 | 0.9020987 |  | 0.03036768 |  | 0.6511188 |  | 0.0042 |  | 0.0068
MA-166627 | flanged axe, type Aebelnaes | Horbelev | Maribo | SAM-8194 | NM B300 | L 11343 | 2.0882 | 0.84913 | 18.451 | 15.66729763 | 38.5293782 | LN II | A -A6 | 10 | 96.57795 |  | 0.562 | < | 0.01 |  | 0.499 |  | 0.523 | 1.020926 |  | 0.06375327 |  | 0.7327259 |  | 0.0028 |  | 0.01785
MA-166629 | flanged axe | Jordloese | Holbaek | SAM-8198 | NM B5106 | L 11345 | 2.0921 | 0.85085 | 18.421 | 15.67350785 | 38.5385741 | LN II | A -A11 | 10 | 97.41716 | < | 0.05 |  | 0.014 |  | 0.628 |  | 0.337 | 0.8538228 |  | 0.04624873 |  | 0.6652702 |  | 0.0028 |  | 0.0357
MA-166630 | flanged axe | Jordloese | Holbaek | SAM-8199 | NM B5106 | L 11346 | 2.0854 | 0.8479 | 18.462 | 15.6539298 | 38.5006548 | LN II | A -A11 | 10 | 96.37461 | < | 0.05 | < | 0.01 |  | 0.041 |  | 0.849 | 0.8299011 |  | 1.027231 |  | 0.8283097 |  | 0.0049 |  | 0.04505
MA-166632 | flanged axe, type Vaerslev | Saerslev | Holbaek | SAM-8201 | NM B3143 | L 11348 | 2.0909 | 0.85024 | 18.434 | 15.67332416 | 38.5436506 | LN II | A -A4 | 11 | 97.38954 | < | 0.05 |  | 0.012 |  | 0.801 |  | 0.375 | 0.7353932 |  | 0.02843015 |  | 0.6586318 | < | 0.005 | < | 0.005
MA-166633 | flanged axe, type Torsted-Tinsdahl | Emmerbølle | Svendborg | SAM-8196 | NM B3942 | L 13183 | 2.0833 | 0.84683 | 18.485 | 15.65365255 | 38.5098005 | LN II | A -B2 | 4 | 90.51408 |  | -0.001 | < | 0.0135 |  | 0.246 |  | 0.105 | 0.01007094 |  | 9.051777 |  | 0.04021838 |  | 0.01575 |  | 0.003825
MA-166634 | flanged axe, type Hjadstrup | Hjadstrup | Odense | SAM-8210 | NM 10183 | L 11350 | 2.0871 | 0.848 | 18.488 | 15.677824 | 38.5863048 | NBA IA | A -A2 | 11 | 96.47598 | < | 0.05 |  | 0.041 |  | 1.086 |  | 0.204 | 0.7994984 |  | 0.3610348 |  | 1.031785 | < | 0.005 | < | 0.005
MA-166635 | flanged axe, type Torsted-Tinsdahl | Flemloese | Odense | SAM-8211 | NM B13356 | L 11351 | 2.0863 | 0.84238 | 18.629 | 15.69269702 | 38.8656827 | LN II | A -B2 | 11 | 92.79793 | < | 0.05 | < | 0.01 |  | 0.99 |  | 1.108 | 0.1975264 |  | 4.66334 |  | 0.2147026 |  | 0.0217 |  | 0.0068
MA-166636 | flanged axe, type Torsted-Tinsdahl | south Fyn | Svendborg | SAM-8212 | NM B9391 | L 13184 | 2.0484 | 0.82786 | 18.928 | 15.66973408 | 38.7721152 | NBA IA | A -B2 | 4 | 91.88615 |  | 0 | < | 0.0135 |  | 0.3915 |  | 0.2495 | 0.1302866 |  | 7.101232 |  | 0.2160038 |  | 0.01785 |  | 0.005975
MA-166637 | flanged axe, type Virring | Stensby | Odense | SAM-8213 | NM 16783 | L 11353 | 2.0903 | 0.85084 | 18.402 | 15.65715768 | 38.4657006 | NBA IA | A -B3 | 11 | 94.75801 | < | 0.05 | < | 0.01 |  | 0.3 |  | 0.473 | 0.4104602 |  | 3.774675 |  | 0.2771039 |  | 0.0042 |  | 0.00555
MA-166638 | flanged axe, type Torsted-Tinsdahl | Vorbasse | Ribe | SAM-8214 | NM B6644 | L 11354 | 2.0926 | 0.84885 | 18.446 | 15.6578871 | 38.6000996 | NBA IA | A -B2 | 4 | 87.41832 | < | 0.05 |  | 0.011 |  | 0.398 |  | 0.976 | 0.02031402 |  | 10.78305 |  | 0.245615 |  | 0.1477 | < | 0.005
MA-166639 | flanged axe, type Torsted-Tinsdahl | Fjellerup | Randers | SAM-8215 | NM B13361 | L 11355 | 2.044 | 0.81891 | 19.179 | 15.70587489 | 39.201876 | NBA IA | A -B2 | 4 | 92.12791 | < | 0.05 | < | 0.01 |  | 0.162 |  | 0.428 | 0.03193407 |  | 7.16963 |  | 0.07422513 |  | 0.0063 | < | 0.005
MA-166640 | flanged axe, type Virring | Brejl | Skanderborg | SAM-8216 | NM 26072 | L 11356 | 2.0495 | 0.82834 | 18.928 | 15.67881952 | 38.792936 | NBA IA | A -B3 | 4 | 89.81935 | < | 0.05 | < | 0.01 |  | 0.368 |  | 0.494 | 0.0600392 |  | 9.13889 |  | 0.1099179 |  | 0.0098 | < | 0.005
MA-166641 | flanged axe, type Torsted-Tinsdahl | Ejstrup | Skanderborg | SAM-8218 | NM B6822 | L 11357 | 2.0419 | 0.82286 | 19.037 | 15.66478582 | 38.8716503 | NBA IA | A -B2 | 4 | 92.16062 | < | 0.05 | < | 0.01 |  | 0.223 |  | 0.235 | 0.009753786 |  | 7.322433 |  | 0.04078856 |  | 0.0084 | < | 0.005
MA-166642 | flanged axe, type Torsted-Tinsdahl | Raabjerg | Hjoerring | SAM-8219 | NM B10993 | L 11358 | 2.0765 | 0.84482 | 18.552 | 15.67310064 | 38.523228 | NBA IA | A -B2 | 11 | 93.24884 | < | 0.05 |  | 0.029 |  | 1.669 |  | 1.5 | 0.1615 |  | 3.156016 |  | 0.2183407 |  | 0.0105 |  | 0.0068
MA-166643 | flanged axe, type Torsted-Tinsdahl | Pebertved | Svendborg | SAM-8221 | NM 20623 | L 11359 | 2.0489 | 0.82819 | 18.925 | 15.67349575 | 38.7754325 | NBA IA | A -B2 | 4 | 92.41581 |  | 0.142 | < | 0.01 |  | 0.359 |  | 0.472 | 0.1830385 |  | 6.188932 |  | 0.2239202 |  | 0.0119 |  | 0.0034
MA-166644 | flanged axe, type Torsted-Tinsdahl | near Skaelskoer | Soroe | SAM-8225 | NM B9390 | L 11360 | 2.0615 | 0.8283 | 18.921 | 15.6722643 | 39.0056415 | NBA IA | A -B2 | 4 | 91.56409 | < | 0.05 |  | 0.01 |  | 0.183 |  | 0.544 | 0.00985331 |  | 7.644377 |  | 0.02508115 |  | 0.0196 | < | 0.005
MA-166645 | flanged axe, type Torsted-Tinsdahl | Katrinebjerg | Copenhagen | SAM-8226 | NM B9028 | L 11361 | 2.0479 | 0.82784 | 18.92 | 15.6627328 | 38.746268 | NBA IA | A -B2 | 4 | 92.18569 | < | 0.05 | < | 0.01 |  | 0.391 |  | 0.387 | 0.1362145 |  | 6.666144 |  | 0.105148 |  | 0.1288 | < | 0.005
MA-166646 | flanged axe, type Lanquaid | Magleby | Soroe | SAM-8227 | NM B9393 | L 11488 | 2.0468 | 0.82724 | 18.92 | 15.6513808 | 38.725456 | NBA IA | A -B4 | 8 | 91.09373 |  | 0.119 | < | 0.0135 |  | 0.218 |  | 0.086 | 0.008417537 |  | 8.443725 |  | 0.01122338 |  | 0.0119 |  | 0
MA-166647 | flanged axe, type Virring | Kragebaek | Holbaek | SAM-8235 | NM 21075 | L 13185 | 2.0726 | 0.84353 | 18.609 | 15.69724977 | 38.5690134 | NBA IA | A -B3 | 11 | 88.75062 |  | -0.0025 | < | 0.0135 |  | 0.751 |  | 0.7055 | 0.1930742 |  | 9.295719 |  | 0.2820388 |  | 0.00945 |  | 0.0051
MA-166648 | flanged axe, type Langenfeld | Vindebaekkobbel | Maribo | SAM-8238 | NM B5557 | L 11489 | 2.0959 | 0.85974 | 18.189 | 15.63781086 | 38.1223251 | NBA IA | A -B5 | 4 | 89.32338 |  | 0.228 |  | 0.028 |  | 1.9065 |  | 0.6805 | 0.065141 |  | 7.619859 |  | 0.09289597 |  | 0.0091 |  | 0.005125
MA-166649 | flanged axe, type Lanquaid | Jelling | Vejle | SAM-8239 | NM B8869 | L 11490 | 2.0525 | 0.83059 | 18.846 | 15.65329914 | 38.681415 | NBA IA | A -B4 | 4 | 91.09893 |  | 0 | < | 0.0135 |  | 0.169 |  | 0.2085 | 0.02898641 |  | 8.404162 |  | 0.05009777 |  | 0.0294 | < | 0.005
MA-166650 | flanged axe,spatula shaped | Thise Hede | Viborg | SAM-8240 | NM B9392 | L 11491 | 2.0551 | 0.83173 | 18.82 | 15.6531586 | 38.676982 | NBA IA | A -B1 | 11 | 87.84437 |  | 0.054 | < | 0.0135 |  | 1.094 |  | 3.61 | 0.3017274 |  | 5.983435 |  | 0.8359946 |  | 0.25515 |  | 0.003825
MA-166651 | flanged axe, type Torsted-Tinsdahl | Fyn | Fyn | SAM-8241 | NM 4415 | L 11492 | 2.0493 | 0.82841 | 18.908 | 15.66357628 | 38.7481644 | NBA IA | A -B2 | 4 | 91.58034 | < | 0.021 | < | 0.0135 |  | 0.435 |  | 0.296 | 0.1589956 |  | 7.356392 |  | 0.1527492 |  | 0.0245 | < | 0.005
MA-166652 | flanged axe, type Lanquaid | Store Almegaard | Bornholm | SAM-8242 | NM B1517 | L 11493 | 2.0644 | 0.82504 | 19.034 | 15.70381136 | 39.2937896 | NBA IA | A -B4 | 8 | 85.85082 | < | 0.021 | < | 0.0135 |  | 0.0455 |  | 0.208 | 0.00788706 |  | 13.87915 |  | 0.009563246 |  | 0.00315 | < | 0.005
MA-166653 | flanged axe, type Virring | Skoerping | Aalborg | SAM-8248 | NM 11820 | L 11494 | 2.0551 | 0.83344 | 18.79 | 15.6603376 | 38.615329 | NBA IA | A -B3 | 11 | 89.38871 | < | 0.021 | < | 0.0135 |  | 0.742 |  | 1.9275 | 0.2685299 |  | 7.537915 |  | 0.1074678 |  | 0.0182 |  | 0.004675
MA-166654 | flanged axe, type Torsted-Tinsdahl | Nysted | Maribo | SAM-8250 | NM B2162 | L 11495 | 2.0466 | 0.82666 | 18.955 | 15.6693403 | 38.793303 | NBA IA | A -B2 | 4 | 92.97269 | < | 0.021 | < | 0.0135 |  | 0.305 |  | 0.3425 | 0.1766866 |  | 6.009471 |  | 0.1977331 |  | 0.00525 |  | 0.00425
MA-166655 | flanged axe, type Virring |  | Jutland | SAM-8339 | NM B6821 | L 11496 | 2.0479 | 0.8275 | 18.923 | 15.6587825 | 38.7524117 | NBA IA | A -B3 | 4 | 91.7092 |  | 0.022 | < | 0.0135 |  | 0.2945 |  | 0.442 | 0.1470384 |  | 7.088735 |  | 0.2265062 |  | 0.0588 |  | 0.003825
MA-166656 | flanged axe, type Underaare | Moskjaer | Randers | SAM-8191 | NM B4077 | L 11497 | 2.0909 | 0.85251 | 18.322 | 15.61968822 | 38.3094698 | NBA IA | A -C1 | 4 | 90.47476 | < | 0.021 |  | 0.0165 |  | 0.3685 |  | 0.5735 | 0.02572972 |  | 8.080429 |  | 0.04948179 |  | 0.4039 | < | 0.005
MA-170349 | flanged axe, type Vaerslev | Bregnhoved | Vejle | SAM-8203 | B8688 | L 11883 | 2.082 | 0.84511 | 18.543 | 15.67087473 | 38.606526 | LN II | A -A4 | 10 | 92.98694 |  | 0 | < | 0.0135 |  | 0.1185 |  | 0.857 | 0.5559579 |  | 4.974977 |  | 0.4861014 |  | 0.0077 |  | 0.020825
MA-170350 | flanged axe, type Hjadstrup | Odsherred | Holbaek | SAM-8205 | B10790 | L 11884 | 2.0922 | 0.8504 | 18.446 | 15.6864784 | 38.5927212 | LN II | A -A2 | 11 | 95.3216 |  | 0 |  | 0.061 |  | 1.948 |  | 0.41 | 0.9859254 |  | 0.03777197 |  | 1.222677 |  | 0.00525 | < | 0.005
MA-170352 | flanged axe, type Emmen | Fyn | Fyn | SAM-8207 | NM 15102 | L 11885 | 2.0912 | 0.84943 | 18.467 | 15.68642381 | 38.6181904 | LN II | A -A1 | 11 | 95.2279 |  | 0 |  | 0.0655 |  | 1.373 |  | 0.435 | 0.8782751 |  | 0.3650516 |  | 1.657762 |  | 0.0042 |  | 0.005975
MA-170353 | flanged axe Pseudo-Irisher, type | Selchausdal | Holbaek | SAM-8208 | NM 4558 | L 11886 | 2.0773 | 0.84235 | 18.595 | 15.66349825 | 38.6273935 | LN II | A -A8 | 10 | 93.17109 |  | -0.0045 | < | 0.0135 |  | 0.085 |  | 0.461 | 0.4019898 |  | 5.451434 |  | 0.3997571 |  | 0.0021 |  | 0.027625
MA-170354 | flanged axe, type Hjadstrup | St. Duegaard | Bornholm | SAM-8209 | B704 | L 11887 | 2.0877 | 0.84654 | 18.524 | 15.68130696 | 38.6725548 | LN II | A -A2 | 11 | 92.83385 |  | 0 |  | 0.1085 |  | 1.639 |  | 0.825 | 1.350655 |  | 0.4844283 |  | 2.732952 |  | 0.021 |  | 0.00425
MA-170355 | flanged axe | Svinsbjerg | Maribo | SAM-8217 | B6737 | L 11888 | 2.0481 | 0.82786 | 18.905 | 15.6506933 | 38.7193305 | LN II | A -A11 | 4 | 93.36595 |  | 0 | < | 0.0135 |  | 0.3885 |  | 0.2275 | 0.1068994 |  | 5.613102 |  | 0.1338497 |  | 0.1715 | < | 0.005
MA-170356 | flanged axe, type Aebelnaes | Pederstrup | Maribo | SAM-8223 | B11127 | L 11889 | 2.0532 | 0.8302 | 18.859 | 15.6567418 | 38.7212988 | LN II | A -A6 | 10 | 94.32062 |  | 0 | < | 0.0135 |  | 0.0685 |  | 0.359 | 0.4054172 |  | 4.576408 |  | 0.2759754 |  | 0.0042 |  | 0.006375
MA-170357 | flanged axe, type Gallemose | Lillerup | Skanderborg | SAM-8228 | B1014 | L 11890 | 2.0489 | 0.82257 | 19.072 | 15.68805504 | 39.0766208 | LN II | A -A3 | 4 | 90.68403 | < | 0.021 | < | 0.0135 |  | 0.0595 |  | 0.1015 | 0.01009129 |  | 8.974358 |  | 0.1523429 | < | 0.005 | < | 0.005
MA-170358 | flanged axe | Tolne Parish | Hjoerring | SAM-8229 | NM 3887 | L 11891 | 2.0442 | 0.82517 | 18.995 | 15.67410415 | 38.829579 | LN II | A -A11 | 4 | 92.9493 |  | 0 | < | 0.0135 |  | 0.346 |  | 0.393 | 0.0996556 |  | 6.071312 |  | 0.1230628 |  | 0.01085 | < | 0.005
MA-170359 | flanged axe, type Gallemose | Ellesoe | Odense | SAM-8230 | B13577 | L 11892 | 2.0902 | 0.8521 | 18.392 | 15.6718232 | 38.4429584 | LN II | A -A3 | 10 | 91.03545 |  | 0 | < | 0.0135 |  | 0.0455 |  | 0.3935 | 0.5847617 |  | 7.516027 |  | 0.4185325 |  | 0.0042 |  | 0.014025
MA-170360 | flanged axe, type Store-Heddinge | Balslev | Odense | SAM-8231 | B2956 | L 11893 | 2.0926 | 0.85034 | 18.45 | 15.688773 | 38.60847 | LN II | A -A5 | 11 | 96.65514 |  | 0 |  | 0.0185 |  | 0.8295 |  | 0.3025 | 0.9115419 |  | 0.5650338 |  | 0.7125948 |  | 0.0021 |  | 0.005125
MA-170361 | flanged axe Anglo-Irish type | near Davrup | Holbaek | SAM-8232 | B6678 | L 11894 | 2.1014 | 0.85939 | 18.188 | 15.63058532 | 38.2202632 | LN II | A -A10 | 10 | 87.07763 |  | 0.3845 | < | 0.0135 |  | 0.067 |  | 0.4275 | 0.2151141 |  | 11.17092 |  | 0.142054 |  | 0.5005 |  | 0.012325
MA-170362 | flanged axe, type Store-Heddinge | Vindebæk | Praestoe | SAM-8236 | NM 19198 | L 11895 | 2.0811 | 0.84853 | 18.463 | 15.66640939 | 38.4233493 | LN II | A -A5 | 11 | 94.17751 |  | 0.028 |  | 0.1345 |  | 3.491 |  | 1.211 | 0.09382346 |  | 0.06341189 |  | 0.7552821 |  | 0.00665 |  | 0.003825
MA-170363 | flanged axe, type Gallemose | Svinninge | Holbaek | SAM-8243 | B13980 | L 11896 | 2.0909 | 0.8499 | 18.455 | 15.6849045 | 38.5875595 | LN II | A -A3 | 10 | 95.7368 |  | 0 |  | 0.0195 |  | 0.5825 |  | 0.4995 | 0.9750402 |  | 1.026075 |  | 1.13882 |  | 0.00455 |  | 0.020825
MA-170364 | flanged axe, type Vaerslev | Korselitse | Maribo | SAM-8244 | NM 7328 | L 11897 | 2.0952 | 0.85212 | 18.401 | 15.67986012 | 38.5537752 | LN II | A -A4 | 10 | 95.80963 |  | 0 |  | 0.019 |  | 0.844 |  | 0.569 | 1.079597 |  | 0.5335084 |  | 1.099229 |  | 0.0161 |  | 0.0425
MA-170365 | flanged axe, type Gallemose | Store-Toroeje | Praestoe | SAM-8245 | B1182 | L 11898 | 2.087 | 0.8488 | 18.456 | 15.6654528 | 38.517672 | LN II | A -A3 | 10 | 96.35136 |  | 0.0015 | < | 0.0135 |  | 0.024 |  | 0.956 | 0.9191178 |  | 1.083305 |  | 0.6166401 |  | 0.00385 |  | 0.037825
MA-170366 | flanged axe | Taarup | Maribo | SAM-8247 | B12993 | L 11899 | 2.0935 | 0.85388 | 18.32 | 15.6430816 | 38.35292 | LN II | A -A11 | 10 | 97.71195 |  | 0 | < | 0.0135 |  | 0.124 |  | 0.5235 | 0.9320418 |  | 0.04628364 |  | 0.6407653 |  | 0.0105 |  | 0.02975
MA-170367 | flanged axe, type Store-Heddinge | Vrold | Skanderborg | SAM-8253 | B10464 | L 11900 | 2.0845 | 0.84609 | 18.523 | 15.67212507 | 38.6111935 | LN II | A -A5 | 10 | 96.39717 |  | 0 | < | 0.0135 |  | 0.038 |  | 1.076 | 0.7105961 |  | 1.094057 |  | 0.6751611 | < | 0.005 |  | 0.0238
MA-170368 | flanged axe, type Gallemose | Ørum | Randers | SAM-8256 | B7857 | L 11901 | 2.0869 | 0.84718 | 18.496 | 15.66944128 | 38.5993024 | LN II | A -A3 | 10 | 95.79305 |  | 0 | < | 0.0135 |  | 0.0555 |  | 0.388 | 0.5515055 |  | 2.85592 |  | 0.3478284 |  | 0.00455 |  | 0.01615
MA-170369 | flanged axe, type Gallemose | Barritskov | Vejle | SAM-8259 | NM 26061 | L 11902 | 2.0918 | 0.85107 | 18.398 | 15.65798586 | 38.4849364 | LN II | A -A3 | 10 | 96.86849 |  | 0 | < | 0.0135 |  | 0.6105 |  | 0.347 | 0.9149263 |  | 0.2598657 |  | 0.9800709 |  | 0.0042 |  | 0.02295
MA-170370 | flanged axe, type Hjadstrup | Bygholm | Vejle | SAM-8260 | NM 11073 | L 11903 | 2.0751 | 0.84334 | 18.6 | 15.686124 | 38.59686 | LN II | A -A2 | 11 | 93.77613 |  | 0.5105 |  | 0.023 |  | 0.7605 |  | 0.9595 | 0.8601585 |  | 2.518673 |  | 0.5701515 |  | 0.00315 |  | 0.00425
MA-170371 | flanged axe, type Gallemose | West Lolland | Maribo | SAM-8262 | B11683 | L 11904 | 2.0929 | 0.85094 | 18.414 | 15.66920916 | 38.5386606 | LN II | A -A3 | 11 | 96.8614 |  | 0.0785 |  | 0.017 |  | 0.8845 |  | 0.3495 | 0.8058636 |  | 0.1286424 |  | 0.8551691 |  | 0.0056 |  | 0.003825
MA-170372 | flanged axe, type Gallemose | near Bogense | Odense | SAM-8263 | B9092 | L 11905 | 2.0921 | 0.85066 | 18.427 | 15.67511182 | 38.5511267 | LN II | A -A3 | 11 | 96.85431 |  | 0 |  | 0.0155 |  | 0.8765 |  | 0.2815 | 1.014898 |  | 0.1318428 |  | 0.8277168 |  | 0.00385 |  | 0.00595
MA-170373 | flanged axe, type Store-Heddinge | Skovballe | Svendborg | SAM-8264 | B3240 | L 11906 | 2.0959 | 0.85341 | 18.357 | 15.66604737 | 38.4744363 | LN II | A -A5 | 10 | 96.57463 |  | 0 | < | 0.0135 |  | 0.254 |  | 0.5475 | 0.8883408 |  | 1.050833 |  | 0.6583429 |  | 0.00875 |  | 0.02465
MA-170374 | flanged axe, type Store-Heddinge | Ørnboelle Hede | Hjoerring | SAM-8265 | NM 26062 | L 11907 | 2.1007 | 0.85819 | 18.245 | 15.65767655 | 38.3272715 | LN II | A -A5 | 4 | 86.77962 |  | 0.029 |  | 0.0125 |  | 0.2085 |  | 2.0995 | 0.1624307 |  | 10.44015 |  | 0.2151716 |  | 0.02765 |  | 0.005975
MA-170375 | flanged axe, type Gallemose | Grinsted | Aalborg | SAM-8266 | B1043 | L 11908 | 2.0706 | 0.83864 | 18.669 | 15.65657016 | 38.6560314 | LN II | A -A3 | 4 | 92.73918 |  | 0.0535 |  | 0.012 |  | 0.3805 |  | 0.43 | 0.0229078 |  | 6.303807 |  | 0.04027807 |  | 0.0119 | < | 0.005
MA-170376 | flanged axe, type Hjadstrup | Jerslev | Holbaek | SAM-8270 | Z99 | L 11909 | 2.0956 | 0.85225 | 18.396 | 15.677991 | 38.5506576 | LN II | A -A2 | 11 | 97.84452 |  | 0 | < | 0.0135 |  | 0.6605 |  | 0.2115 | 0.6861754 |  | 0.1099341 |  | 0.4745391 |  | 0.00665 | < | 0.005
MA-170377 | flanged axe, type Gallemose | Pederstrup | Copenhagen | SAM-8271 | B1094 | L 11910 | 2.0793 | 0.84411 | 18.577 | 15.68103147 | 38.6271561 | LN II | A -A3 | 10 | 97.3163 |  | 0 | < | 0.0135 |  | 0.1465 |  | 0.986 | 0.9481136 |  | 0.01354473 |  | 0.5799868 |  | 0.00245 |  | 0.01785
MA-170378 | flanged axe, type Vaerslev | Alsoenderup | Frederiksborg | SAM-8272 | B3484 | L 11911 | 2.0927 | 0.85204 | 18.372 | 15.65367888 | 38.4470844 | LN II | A -A4 | 10 | 96.75497 |  | 0.137 | < | 0.0135 |  | 0.058 |  | 0.989 | 1.136179 |  | 0.005830436 |  | 0.7961059 |  | 0.01855 |  | 0.09945
MA-170379 | flanged axe, type Hjadstrup |  | Sealand | SAM-8274 | B2430 | L 11912 | 2.0865 | 0.84707 | 18.515 | 15.68350105 | 38.6315475 | LN II | A -A2 | 11 | 95.57086 | < | 0.021 |  | 0.0425 |  | 1.6085 |  | 0.3815 | 0.9776313 |  | 0.213807 |  | 1.186534 |  | 0.0021 |  | 0.005125
MA-170380 | flanged axe, type Hjadstrup | Ubberup | Holbaek | SAM-8275 | B6816 | L 11913 | 2.0871 | 0.8501 | 18.43 | 15.667343 | 38.465253 | LN II | A -A2 | 10 | 94.90107 |  | 0 | < | 0.0135 |  | 0.0305 |  | 0.6395 | 0.6348466 |  | 3.365794 |  | 0.4122137 |  | 0.00315 |  | 0.0221
MA-170381 | flanged axe, type Emmen | Odsherred | Holbaek | SAM-8276 | B10791 | L 11914 | 2.0902 | 0.84965 | 18.452 | 15.6777418 | 38.5683704 | LN II | A -A1 | 11 | 96.76282 |  | 0 | < | 0.0135 |  | 0.2855 |  | 0.352 | 0.6351261 |  | 1.547866 |  | 0.4040522 |  | 0.00315 |  | 0.004675
MA-170382 | flanged axe, type Gallemose | Tranderupgaard | Soroe | SAM-8277 | B10821 | L 11915 | 2.0905 | 0.85007 | 18.43 | 15.6667901 | 38.527915 | LN II | A -A3 | 10 | 96.10641 |  | 0 |  | 0.0325 |  | 0.499 |  | 0.936 | 1.074812 |  | 0.2665606 |  | 1.029992 |  | 0.01575 |  | 0.045475
MA-170383 | flanged axe, type Gallemose | Havdrup | Copenhagen | SAM-8279 | B11333 | L 11916 | 2.0918 | 0.85119 | 18.405 | 15.66615195 | 38.499579 | LN II | A -A3 | 11 | 97.39898 |  | 0 |  | 0.0115 |  | 0.618 |  | 0.341 | 0.8718299 |  | 0.06055797 |  | 0.691077 |  | 0.01225 |  | 0.0034
MA-170384 | flanged axe, type Gallemose | near Praesto | Praestoe | SAM-8280 | NM 2870 | L 11917 | 2.0922 | 0.85078 | 18.423 | 15.67391994 | 38.5446006 | LN II | A -A3 | 11 | 97.53029 |  | 6.938894e-18 |  | 0.0085 |  | 0.506 |  | 0.2685 | 0.9387207 |  | 0.1112925 |  | 0.6079993 |  | 0.0126 |  | 0.0051
MA-170385 | flanged axe, type Aebelnaes | Odsherred | Holbaek | SAM-8283 | B10789 | L 11918 | 2.0743 | 0.84435 | 18.472 | 15.5968332 | 38.3164696 | LN II | A -A6 | 9 | 93.948 |  | 0 |  | 0 |  | 0.015 |  | 0.0135 | 0.0107622 |  | 6.029847 | < | 0.005 | < | 0.005 |  | 0
MA-170386 | flanged axe, type Store-Heddinge | Ramsoegaard | Copenhagen | SAM-8285 | NM 6838 | L 11919 | 2.0918 | 0.85073 | 18.422 | 15.67214806 | 38.5351396 | LN II | A -A5 | 10 | 97.8262 |  | 0 | < | 0.0135 |  | 0.279 |  | 0.2875 | 0.9014728 |  | 0.05114103 |  | 0.6578313 |  | 0.0028 |  | 0.0102
MA-170387 | flanged axe, type Hjadstrup |  | Denmark | SAM-8349 | NM 26060 | L 11920 | 2.093 | 0.84931 | 18.475 | 15.69100225 | 38.668175 | LN II | A -A2 | 11 | 94.0554 |  | 0 |  | 0.074 |  | 3.242 |  | 0.88 | 0.4789089 |  | 0.003313174 |  | 1.242129 |  | 0.00455 | < | 0.005
MA-170388 | flanged axe Anglo-Irish type | Selchausdal | Holbaek | SAM-8417 | B5310 | L 11921 | 2.08 | 0.84922 | 18.449 | 15.66725978 | 38.37392 | LN II | A -A10 | 9 | 91.17462 |  | 0.0815 | < | 0.0135 |  | 0.0195 |  | 0.186 | 0.00789288 |  | 8.490903 |  | 0.002265204 |  | 0.01785 |  | 0.005975
MA-170389 | flanged axe, type Store-Heddinge | Gallemose | Randers | SAM-8440 | B3887 | L 11922 | 2.0922 | 0.85135 | 18.384 | 15.6512184 | 38.4630048 | LN II | A -A5 | 12 | 95.39573 |  | -0.003 | < | 0.0135 |  | 0.013 |  | 1.4625 | 1.212461 |  | 0.4708546 |  | 1.237482 |  | 0.02905 |  | 0.178925
MA-170390 | flanged axe, type Vaerslev | Gallemose | Randers | SAM-8441 | B3888b | L 11923 | 2.0844 | 0.84767 | 18.484 | 15.66833228 | 38.5280496 | LN II | A -A4 | 10 | 91.5196 |  | 0 | < | 0.0135 |  | 0.234 |  | 0.4875 | 0.2746998 |  | 7.142757 |  | 0.3123766 |  | 0.0105 |  | 0.013175
MA-170391 | flanged axe, type Aebelnaes | Gallemose | Randers | SAM-8442 | B3888c | L 11924 | 2.0844 | 0.84569 | 18.541 | 15.67993829 | 38.6468604 | LN II | A -A6 | 10 | 95.94323 |  | 0 |  | 0.0195 |  | 0.512 |  | 1.189 | 1.058846 | < | 0.005 |  | 1.201866 |  | 0.00945 |  | 0.064175
MA-170392 | flanged axe, type Gallemose | Gallemose | Randers | SAM-8443 | B3888d | L 11925 | 2.0902 | 0.85059 | 18.404 | 15.65425836 | 38.4680408 | LN II | A -A3 | 12 | 96.8319 |  | 0 | < | 0.0135 |  | 0.0105 |  | 1.1515 | 1.086805 | < | 0.005 |  | 0.8636092 |  | 0.0056 |  | 0.0697
MA-170393 | flanged axe, type Gallemose | Gallemose | Randers | SAM-8444 | B3888e | L 11926 | 2.0755 | 0.84242 | 18.599 | 15.66816958 | 38.6022245 | LN II | A -A3 | 12 | 97.22444 |  | 0 | < | 0.0135 |  | 0.0115 |  | 0.6915 | 1.242343 | < | 0.005 |  | 0.7670268 |  | 0.00385 |  | 0.0697
MA-170394 | flanged axe, spatula shaped | Gallemose | Randers | SAM-8445 | B3888f | L 11927 | 2.0907 | 0.84913 | 18.455 | 15.67069415 | 38.5838685 | LN II | A -B1 | 11 | 96.06813 |  | 0 |  | 0.0215 |  | 1.0185 |  | 0.3155 | 0.9733074 |  | 0.5785592 |  | 1.007818 |  | 0.0084 |  | 0.0085
MA-170395 | flanged axe, type Gallemose | Gallemose | Randers | SAM-8446 | B3888g | L 11928 | 2.0939 | 0.85176 | 18.404 | 15.67579104 | 38.5361356 | LN II | A -A3 | 10 | 97.37425 |  | 0 | < | 0.0135 |  | 0.394 |  | 0.257 | 1.182164 |  | 0.1202675 |  | 0.6629508 |  | 0.0028 |  | 0.019125
MA-170396 | "Blutegelring" | Gallemose | Randers | SAM-8447 | B3889 | L 11929 | 2.0912 | 0.85215 | 18.363 | 15.64803045 | 38.4007056 | LN II | Blutegelring | 12 | 95.62373 |  | 0.028 | < | 0.0135 |  | 0.019 |  | 1.726 | 1.364247 | < | 0.005 |  | 1.063935 |  | 0.01365 |  | 0.153425
MA-170397 | open ring | Gallemose | Randers | SAM-8449 | B3891a | L 11930 | 2.0848 | 0.84692 | 18.497 | 15.66547924 | 38.5625456 | LN II | open ring | 12 | 96.13669 |  | 0.034 | < | 0.0135 |  | 0.0115 |  | 1.1715 | 1.570153 |  | 0.02415994 |  | 0.9482018 |  | 0.0091 |  | 0.0867
MA-170398 | open ring | Gallemose | Randers | SAM-8450 | B3891b | L 11931 | 2.0913 | 0.85114 | 18.392 | 15.65416688 | 38.4631896 | LN II | open ring | 12 | 95.42146 | < | 0.021 | < | 0.0135 |  | 0.022 |  | 1.638 | 1.588717 | < | 0.005 |  | 1.105814 |  | 0.02625 |  | 0.175525
MA-170399 | open ring | Gallemose | Randers | SAM-8451 | B3891c | L 11932 | 2.0903 | 0.85131 | 18.377 | 15.64452387 | 38.4134431 | LN II | open ring | 10 | 96.25797 |  | 0.0205 | < | 0.0135 |  | 0.1775 |  | 0.724 | 1.998055 |  | 0.05716207 |  | 0.6700623 |  | 0.0259 |  | 0.05185
MA-170400 | open ring | Gallemose | Randers | SAM-8452 | B3891d | L 13188 | 2.0909 | 0.85084 | 18.399 | 15.65460516 | 38.4704691 | LN II | open armring | 12 | 96.06548 |  | 0 | < | 0.0135 |  | 0.0135 |  | 1.6575 | 1.181396 |  | 0.0548517 |  | 0.9004732 |  | 0.01155 |  | 0.120275
MA-170401 | open ring | Gallemose | Randers | SAM-8453 | B3891e | L 11933 | 2.0883 | 0.85143 | 18.37 | 15.6407691 | 38.362071 | LN II | open ring | 12 | 95.86126 |  | 0.057 | < | 0.0135 |  | 0.0165 |  | 1.661 | 1.427387 |  | 0.0216324 |  | 0.7374713 |  | 0.01435 |  | 0.184875
MA-170402 | open ring | Gallemose | Randers | SAM-8454 | B3891f | L 11934 | 2.0939 | 0.85464 | 18.285 | 15.6270924 | 38.2869615 | LN II | open ring | 12 | 93.42505 |  | 0.0485 | < | 0.0135 |  | 0.016 |  | 2.3785 | 2.663978 |  | 0.02888648 |  | 0.9755374 |  | 0.09555 |  | 0.331925
MA-170403 | open ring | Gallemose | Randers | SAM-8455 | B3891g | L 13189 | 2.0892 | 0.85018 | 18.416 | 15.65691488 | 38.4747072 | LN II | open armring | 12 | 96.17897 |  | 0 | < | 0.0135 |  | 0.0215 |  | 1.3575 | 1.199263 | < | 0.005 |  | 1.119244 |  | 0.0021 |  | 0.1173
MA-170404 | hook | Gallemose | Randers | SAM-8456 | B3885a | L 13190 | 2.0903 | 0.85045 | 18.423 | 15.66784035 | 38.5095969 | LN II | hook | 10 | 94.58854 |  | 0.02 | < | 0.0135 |  | 0.177 |  | 0.896 | 1.158684 |  | 2.056623 |  | 1.04483 |  | 0.0175 |  | 0.031875
MA-170405 | hook | Gallemose | Randers | SAM-8457 | B3885b | L 13191 | 2.0892 | 0.85004 | 18.428 | 15.66453712 | 38.4997776 | LN II | hook | 10 | 94.13743 |  | 0.0475 | < | 0.0135 |  | 0.1825 |  | 0.834 | 1.255631 |  | 2.47694 |  | 1.012756 |  | 0.01715 |  | 0.025925
MA-170406 | hook | Gallemose | Randers | SAM-8458 | B3886 | L 11935 | 2.0919 | 0.85115 | 18.396 | 15.6577554 | 38.4825924 | LN II | hook | 10 | 95.49132 |  | 0.0785 | < | 0.0135 |  | 0.082 |  | 0.731 | 1.241412 |  | 1.471696 |  | 0.841199 |  | 0.01225 |  | 0.044625
MA-170407 | flanged axe Anglo-Irish type | Store-Heddinge | Praestoe | SAM-8461 | NM MLXIX | L 13192 | 2.0948 | 0.855 | 18.315 | 15.659325 | 38.366262 | LN II | A -A10 | 8 | 87.06667 | < | 0.0075 |  | 0 |  | 0.022 |  | 0.0495 | 0.01172529 |  | 12.8167 |  | 0.01187464 |  | 0.0056 | < | 0.005
MA-170408 | flanged axe, Pseudo-Irisch type | Store-Heddinge | Praestoe | SAM-8462 | NM MLXXa | L 13193 | 2.0828 | 0.84555 | 18.517 | 15.65704935 | 38.5672076 | LN II | A -A8 | 4 | 88.0828 |  | 0.045 | < | 0.0135 |  | 0.0795 |  | 0.0835 | 0.2327559 |  | 11.25848 |  | 0.1911553 |  | 0.01365 | < | 0.005
MA-170410 | flanged axe, type Store-Heddinge | Store-Heddinge | Praestoe | SAM-8464 | NM MLXXc | L 11936 | 2.1034 | 0.86112 | 18.163 | 15.64052256 | 38.2040542 | LN II | A -A5 | 10 | 91.00675 |  | 0.105 | < | 0.0135 |  | 0.087 |  | 0.488 | 0.6284667 |  | 6.964185 |  | 0.4250487 |  | 0.25165 |  | 0.036975
MA-170411 | flanged axe Anglo-Irish type | Lumby Torp | Odense | SAM-11895 | NM 2730 | L 11938 | 2.0842 | 0.84912 | 18.403 | 15.62635536 | 38.3555326 | LN II | A -A10 | 8 | 92.66048 |  | 0 | < | 0.0135 |  | 0.019 |  | 0.102 | 0.01224154 |  | 7.198162 |  | 0.008691708 |  | 0.007 | < | 0.005
MA-170412 | flanged axe, type Gallemose | Lumby Torp | Odense | SAM-11896 | NM 2731 | L 11939 | 2.0904 | 0.85055 | 18.41 | 15.6586255 | 38.484264 | LN II | A -A3 | 10 | 97.71349 |  | 0 | < | 0.0135 |  | 0.0735 |  | 0.2765 | 1.060812 |  | 0.145678 |  | 0.7023441 |  | 0.00595 |  | 0.041225
MA-170413 | flat axe shaped | Lumby Torp | Odense | SAM-11897 | NM 2732 | L 11940 | 2.091 | 0.85106 | 18.402 | 15.66120612 | 38.478582 | LN II | Typ 8 | 10 | 97.27353 |  | 0 |  | 0.013 |  | 0.6405 |  | 0.3985 | 0.7743118 |  | 0.1369186 |  | 0.7528324 |  | 0.00595 |  | 0.0136
MA-170414 | flanged axe, type Virring |  | Denmark | SAM-8421 | NM NM | L 11941 | 2.0958 | 0.85186 | 18.392 | 15.66740912 | 38.5459536 | LN II | A -B3 | 4 | 92.19817 |  | 0 | < | 0.0135 |  | 0.3295 |  | 0.4435 | 0.1528344 |  | 6.64279 |  | 0.1308049 |  | 0.10465 |  | 0.003825
MA-170415 | flanged axe, type Virring | Øster-Melleruo | Hjoerring | SAM-8422 | B3494 | L 11942 | 2.0769 | 0.8428 | 18.616 | 15.6895648 | 38.6635704 | NBA IA | A -B3 | 11 | 95.45483 |  | 0 | < | 0.0135 |  | 0.1255 |  | 0.2215 | 0.4695941 |  | 3.406257 |  | 0.3340853 |  | 0.00245 |  | 0.0034
MA-170416 | flanged axe, type Virring | Hudevad | Odense | SAM-8423 | NM 10724 | L 11943 | 2.0592 | 0.83439 | 18.768 | 15.65983152 | 38.6470656 | NBA IA | A -B3 | 4 | 91.82515 |  | 0 | < | 0.0135 |  | 0.3395 |  | 0.392 | 0.08483761 |  | 7.209534 |  | 0.1336321 |  | 0.01365 | < | 0.005
MA-170417 | flanged axe, type Virring | Kvaerkeby | Soroe | SAM-8433 | B10736 | L 11944 | 2.0507 | 0.82889 | 18.892 | 15.65938988 | 38.7418244 | NBA IA | A -B3 | 10 | 92.6066 |  | 0 | < | 0.0135 |  | 0.319 |  | 0.708 | 0.3330166 |  | 5.554347 |  | 0.4520803 |  | 0.0168 |  | 0.009775
MA-170418 | flanged axe, type Virring | near Silkeborg | Skanderborg | SAM-8434 | NM 26073 | L 11945 | 2.0878 | 0.84787 | 18.473 | 15.66270251 | 38.5679294 | NBA IA | A -B3 | 4 | 90.00514 |  | 0.011 |  | 0.0115 |  | 0.3475 |  | 0.537 | 0.04251405 |  | 8.972816 |  | 0.05917802 |  | 0.01015 |  | 0.001275
MA-170419 | flanged axe, type Virring |  | Denmark | SAM-8467 | NM B4489 | L 13195 | 2.0891 | 0.84871 | 18.46 | 15.6671866 | 38.564786 | NBA IA | A -B3 | 4 | 90.01591 |  | 0 | < | 0.0135 |  | 0.2435 |  | 0.4765 | 0.07812508 |  | 8.905895 |  | 0.189321 |  | 0.0882 |  | 0.00555
MA-170420 | flanged axe, type Virring |  | Denmark | SAM-8468 | NM B13535 | L 13196 | 2.1026 | 0.85424 | 18.282 | 15.61721568 | 38.4397332 | NBA IA | A -B3 | 4 | 91.03752 | < | 0.0185 |  | 0.0095 |  | 0.3655 |  | 0.394 | 0.1096957 |  | 7.740414 |  | 0.2650834 |  | 0.04025 |  | 0.006375
MA-170421 | flanged axe, type Virring | Skenkelsoe | Frederiksborg | SAM-8473 | NM 20948 | L 11946 | 2.0473 | 0.82754 | 18.916 | 15.65374664 | 38.7267268 | NBA IA | A -B3 | 4 | 91.48583 |  | 0.077 | < | 0.0135 |  | 0.311 |  | 0.222 | 0.0838549 |  | 7.553772 |  | 0.1454822 |  | 0.1029 |  | 0.005125
MA-170422 | flanged axe, type Virring | Skannerup | Skanderborg | SAM-8476 | B8687 | L 11947 | 2.0533 | 0.82676 | 18.959 | 15.67454284 | 38.9285147 | NBA IA | A -B3 | 4 | 87.37941 |  | 0.0575 | < | 0.0135 |  | 0.3715 |  | 0.734 | 0.03997882 |  | 11.35231 |  | 0.04383833 |  | 0.0112 | < | 0.005
MA-170423 | flanged axe, type Virring | Virring | Randers | SAM-8500 | B3962 | L 11948 | 2.0588 | 0.83477 | 18.699 | 15.60936423 | 38.4975012 | NBA IA | A -B3 | 4 | 91.81593 |  | 0 | < | 0.0135 |  | 0.511 |  | 0.414 | 0.07748416 |  | 7.070892 |  | 0.09962054 |  | 0.01785 | < | 0.005
MA-170424 | flanged axe, type Torsted-Tinsdahl | Virring | Randers | SAM-8501 | B3963 | L 11949 | 2.0516 | 0.82961 | 18.875 | 15.65888875 | 38.72395 | NBA IA | A -B2 | 10 | 94.87698 |  | 0 | < | 0.0135 |  | 0.468 |  | 0.597 | 0.2103248 |  | 3.50265 |  | 0.3262484 |  | 0.01575 |  | 0.01105
MA-170425 | flanged axe, type Torsted-Tinsdahl | Tjaereby | Copenhagen | SAM-11833 | 141/53 | L 11950 | 2.0521 | 0.82991 | 18.877 | 15.66621107 | 38.7374917 | NBA IA | A -B2 | 10 | 90.89842 |  | -0.0005 | < | 0.0135 |  | 0.5235 |  | 0.736 | 0.4464709 |  | 6.874649 |  | 0.4696361 |  | 0.01435 |  | 0.028475
MA-170426 | flanged axe, type Torsted-Tinsdahl | Simmerboelle | Svendborg | SAM-11847 | B98 | L 11951 | 2.0474 | 0.82738 | 18.927 | 15.65982126 | 38.7511398 | NBA IA | A -B2 | 4 | 93.77377 |  | 0 | < | 0.0135 |  | 0.433 |  | 0.407 | 0.1347316 |  | 5.033905 |  | 0.1806107 |  | 0.0378 |  | 0.00425
MA-170427 | flanged axe, type Virring | Skovsbogaard | Odense | SAM-11863 | NM 9708 | L 11952 | 2.0474 | 0.82734 | 18.921 | 15.65410014 | 38.7388554 | NBA IA | A -B3 | 4 | 93.08764 |  | 0 |  | 0.006 |  | 0.5635 |  | 0.467 | 0.1532588 |  | 5.498692 |  | 0.1838383 |  | 0.0413 | < | 0.005
MA-170428 | flanged axe, type Virring | North Fyn | Odense | SAM-11882 | CM71 | L 11953 | 2.0469 | 0.82726 | 18.92 | 15.6517592 | 38.727348 | NBA IA | A -B3 | 4 | 91.44602 |  | 0.0405 | < | 0.0135 |  | 0.312 |  | 0.4335 | 0.1728593 |  | 7.289933 |  | 0.1242596 |  | 0.1743 |  | 0.005125
MA-170429 | flanged axe, type Torsted-Tinsdahl | Skaerbaek Moelle | Haderslev | SAM-11905 | CM107 | L 11954 | 2.0506 | 0.82861 | 18.914 | 15.67232954 | 38.7850484 | NBA IA | A -B2 | 4 | 92.30226 |  | 0 | < | 0.0135 |  | 0.258 |  | 0.382 | 0.1614337 |  | 6.701922 |  | 0.1809958 |  | 0.01225 |  | 0.004675
MA-170430 | flanged axe, type Torsted-Tinsdahl | Langebjerg Mose | Odense | SAM-11913 | NM 1669 | L 11955 | 2.0719 | 0.84314 | 18.541 | 15.63265874 | 38.4150979 | NBA IA | A -B2 | 4 | 93.11091 |  | 0 | < | 0.0135 |  | 0.315 |  | 0.4405 | 0.07057959 |  | 5.875559 |  | 0.164154 |  | 0.02625 |  | 0.00555
MA-170431 | flanged axe, type Torsted-Tinsdahl |  | Sealand | SAM-11919 | CM146 | L 11956 | 2.0474 | 0.82757 | 18.918 | 15.65596926 | 38.7327132 | NBA IA | A -B2 | 10 | 91.44848 |  | -0.0015 | < | 0.0135 |  | 0.279 |  | 0.3905 | 0.270511 |  | 7.331037 |  | 0.2112087 |  | 0.0553 |  | 0.008075
MA-170432 | flanged axe, type Virring | Saksgaard | Soenderborg | SAM-11942 | NM 356 | L 11957 | 2.0459 | 0.8265 | 18.959 | 15.6696135 | 38.7882181 | NBA IA | A -B3 | 4 | 92.4004 |  | 0.011 | < | 0.0135 |  | 0.244 |  | 0.3165 | 0.1766952 |  | 6.64051 |  | 0.1886933 |  | 0.0091 |  | 0.0051
MA-170433 | flanged axe, type Virring | Als | Soenderborg | SAM-11956 | NM 1488 | L 11958 | 2.0489 | 0.82818 | 18.912 | 15.66254016 | 38.7487968 | NBA IA | A -B3 | 4 | 92.42459 |  | 0.0135 |  | 0.01 |  | 0.5185 |  | 0.2375 | 0.09122309 |  | 6.52746 |  | 0.1446186 |  | 0.0273 | < | 0.005
MA-170434 | flanged axe, type Virring |  | Denmark | SAM-11963 | NM 2540 | L 11959 | 2.08 | 0.84502 | 18.557 | 15.68103614 | 38.59856 | NBA IA | A -B3 | 11 | 92.51757 |  | 0 |  | 0.0115 |  | 1.0955 |  | 0.8 | 0.1979102 |  | 5.11413 |  | 0.2558176 |  | 0.0119 |  | 0.005125
MA-170435 | flanged axe, type Virring | Ejstrup Holm | Skanderborg | SAM-11970 | B108 | L 11960 | 2.0734 | 0.83912 | 18.611 | 15.61686232 | 38.5880474 | NBA IA | A -B3 | 4 | 91.24744 |  | 0 | < | 0.0135 |  | 0.476 |  | 0.3415 | 0.08100969 |  | 7.754721 |  | 0.09204864 |  | 0.0147 | < | 0.005
MA-170436 | flanged axe, type Torsted-Tinsdahl | Tvingstrup | Skanderborg | SAM-11978 | Horsens A2 | L 11961 | 2.0688 | 0.83297 | 18.808 | 15.66649976 | 38.9099904 | NBA IA | A -B2 | 8 | 93.5275 |  | 0.0385 | < | 0.0135 |  | 0.0625 |  | 0.039 | 0.005781972 |  | 6.307553 |  | 0.00327205 |  | 0.0035 |  | 0
MA-170437 | flanged axe, type Virring | Aabjerg | Ringkoebing | SAM-11984 | Ringk. 1710A | L 11962 | 2.0465 | 0.82705 | 18.923 | 15.65026715 | 38.7259195 | NBA IA | A -B3 | 4 | 92.21157 |  | 0 | < | 0.0135 |  | 0.251 |  | 0.144 | 0.10156 |  | 7.066539 |  | 0.115728 |  | 0.10885 |  | 0.005125
MA-170438 | flanged axe, type Torsted-Tinsdahl | Handrup Odde | Thisted | SAM-11986 | Thisted 1204 | L 11963 | 2.0718 | 0.84385 | 18.526 | 15.6331651 | 38.3821668 | NBA IA | A -B2 | 11 | 90.81076 |  | 0 | < | 0.0135 |  | 0.363 |  | 0.48 | 0.7403726 |  | 7.249766 |  | 0.3469503 |  | 0.00945 |  | 0.004675
MA-170439 | flanged axe, type Torsted-Tinsdahl |  | Denmark | SAM-11994 | VHM 13835 | L 11964 | 2.0514 | 0.82946 | 18.877 | 15.65771642 | 38.7242778 | NBA IA | A -B2 | 4 | 91.31519 |  | 0 | < | 0.0135 |  | 0.2615 |  | 0.1745 | 0.1044563 |  | 8.059381 |  | 0.06713606 |  | 0.01855 |  | 0.000425
MA-170440 | flanged axe, type Virring | West Himmerland | Aalborg | SAM-12015 | Hobro 1001A | L 11965 | 2.0503 | 0.82967 | 18.862 | 15.64923554 | 38.6727586 | NBA IA | A -B3 | 4 | 91.14355 |  | 0.0485 | < | 0.0135 |  | 0.3345 |  | 0.352 | 0.04689523 |  | 7.814111 |  | 0.05458135 |  | 0.1932 | < | 0.005
MA-170441 | flanged axe, type Torsted-Tinsdahl | Kildemosen | Frederiksborg | SAM-8222 | B10900 | L 11966 | 2.0466 | 0.82718 | 18.917 | 15.64776406 | 38.7155322 | NBA IA | A -B2 | 4 | 88.62677 |  | 0.093 | < | 0.0135 |  | 0.5485 |  | 0.388 | 0.03631234 |  | 10.06595 |  | 0.09238572 |  | 0.12565 |  | 0.005975
MA-171058 | flat axe, type 2 | Soerup Mark | Svendborg | SAM-2735 | FHM 2994 | L 11971 | 1.718 | 0.70739 | 22.473 | 15.89717547 | 38.608614 | NBA IA | flat axe 2 | 4 | 98.99988 |  | 0 |  | 0.002 |  | 0.2895 |  | 0.634 | 0.02366624 |  | 0.004361697 |  | 0.05828811 |  | 0.00385 |  | 0.008075
MA-171063 | flanged axe, type Aebelnaes | Aebelnaes | Praestoe | SAM-8197 | B949 | L 11976 | 2.0841 | 0.84652 | 18.513 | 15.67162476 | 38.5829433 | LN II | A A6 | 10 | 96.44633 |  | 0 |  | 0.0005 |  | 0.0765 |  | 1.183 | 1.122911 |  | 0.1707957 |  | 0.952892 |  | 0.0035 |  | 0.058225
MA-171064 | flanged axe, type Aebelnaes | Aebelnaes | Praestoe | SAM-8420 | B949 (1) | L 11977 | 2.09 | 0.84998 | 18.43 | 15.6651314 | 38.5187 | LN II | A -A6 | 10 | 96.85617 |  | 0 |  | 0.004 |  | 0.0865 |  | 1.1965 | 1.075971 |  | 0.005100671 |  | 0.764253 |  | 0.00315 |  | 0.025925
MA-171065 | halberd, type 3 | Hvornum | Randers | SAM-8407 | B6469 | L 11978 | 2.0968 | 0.8537 | 18.304 | 15.6261248 | 38.3798272 | LN II | halberd | 5 | 98.70551 |  | 0 |  | 0.002 |  | 0.021 |  | 1.192 | 0.02600518 |  | 0.02646693 |  | 0.01230455 |  | 0.02905 |  | 0.003825
MA-171066 | halberd, type 3 | Sandager | Svendborg | SAM-8408 | B6676 | L 11979 | 2.0996 | 0.85502 | 18.275 | 15.6254905 | 38.37019 | LN II | halberd | 6 | 98.74671 |  | 0 |  | 0.0025 |  | 0.0075 |  | 1.1225 | 0.05181894 |  | 0.01080096 |  | 0.004817875 |  | 0.02765 |  | 0.0187
MA-171068 | halberd, type 2, blade | Pederstrup | Copenhagen | SAM-8410 | B5118 | L 11980 | 2.1059 | 0.85984 | 18.173 | 15.62587232 | 38.2705207 | LN II | halberd | 4 | 91.83982 |  | 0.833 |  | 0.002 |  | 0.122 |  | 0.8225 | 0.122063 |  | 6.055284 |  | 0.1828001 |  | 0.0098 | < | 0.005
MA-171069 | halberd, type 2, nit | Pederstrup | Copenhagen | SAM-8411 | B5118 | L 11981 | 2.0847 | 0.84804 | 18.422 | 15.62259288 | 38.4043434 | LN II | halberd | 11 | 97.34319 |  | 0 | < | 0.0135 |  | 0.6985 |  | 0.326 | 0.5630431 |  | 0.1008655 |  | 0.9689986 |  | 0.00245 |  | 0.005975
MA-171070 | halberd, type 1 | Lejregaard | Copenhagen | SAM-8413 | B11203 | L 11982 | 2.0871 | 0.84741 | 18.53 | 15.7025073 | 38.673963 | LN II | halberd | 11 | 94.93885 |  | -0.003 | < | 0.0135 |  | 2.0805 |  | 0.5805 | 0.9720182 |  | 0.01497886 |  | 1.328596 |  | 0.0035 | < | 0.005
MA-171071 | halberd, type 1 | Veksoe | Frederiksborg | SAM-8414 | B3855 | L 11983 | 2.0965 | 0.85272 | 18.382 | 15.67469904 | 38.537863 | LN II | halberd | 13 | 97.2399 |  | 0 |  | 0.0045 |  | 0.828 |  | 0.021 | 0.9581493 |  | 0.02897273 |  | 0.8374296 |  | 0.08225 |  | 0.000425
MA-171073 | flanged axe, type Vaerslev | Magleholm | Maribo | SAM-8418 | NM 16201 | L 11985 | 2.0926 | 0.8526 | 18.363 | 15.6562938 | 38.4264138 | LN II | A -A4 | 10 | 93.83055 |  | 0 | < | 0.0135 |  | 0.445 |  | 0.8885 | 0.877053 |  | 3.140823 |  | 0.7658258 |  | 0.0091 |  | 0.04165
MA-171074 | flanged axe, type Vaerslev | Amidgaard | Randers | SAM-8419 | B8068 | L 11986 | 2.093 | 0.85062 | 18.441 | 15.68628342 | 38.597013 | LN II | A -A4 | 11 | 93.23551 |  | 0 |  | 0.084 |  | 1.711 |  | 0.7 | 1.079258 |  | 1.38431 |  | 1.80191 |  | 0.0063 | < | 0.005
MA-171075 | flanged axe, type Vaerslev |  | Denmark | SAM-8424 | B4487 | L 11987 | 2.0999 | 0.85763 | 18.261 | 15.66118143 | 38.3462739 | LN II | A -A4 | 10 | 91.64242 |  | 0 | < | 0.0135 |  | 0.1515 |  | 0.39 | 0.4363524 |  | 6.899545 |  | 0.4508863 |  | 0.0126 |  | 0.0187
MA-171076 | flanged axe, type Emmen |  | Denmark | SAM-8427 | NM | L 11988 | 2.093 | 0.85071 | 18.437 | 15.68454027 | 38.588641 | LN II | A -A1 | 11 | 94.54061 |  | 0 |  | 0.059 |  | 2.4105 |  | 0.7955 | 0.7232382 |  | 0.1003465 |  | 1.335653 |  | 0.00525 |  | 0.00555
MA-171077 | flanged axe, type Vaerslev | near Aalborg | Aalborg | SAM-8429 | NM 26067 | L 11989 | 2.0875 | 0.8496 | 18.421 | 15.6504816 | 38.4538375 | LN II | A -A4 | 10 | 91.40188 |  | -0.0025 |  | 0.0015 |  | 0.0505 |  | 0.554 | 0.4788205 |  | 7.130832 |  | 0.3410705 |  | 0.0189 |  | 0.02125
MA-171078 | flanged axe, type Store-Heddinge | Herslev | Holbaek | SAM-8431 | NM 11011 | L 11990 | 2.0891 | 0.84923 | 18.454 | 15.67169042 | 38.5522514 | LN II | A -A5 | 11 | 95.78689 |  | 0 |  | 0.023 |  | 0.832 |  | 0.5155 | 1.191987 |  | 0.4579039 |  | 1.187883 |  | 0.0056 |  | 0.00935
MA-171080 | flanged axe, type Vaerslev | Vaerslev | Holbaek | SAM-8437 | B3647 | L 11992 | 2.0917 | 0.85367 | 18.313 | 15.63325871 | 38.3053021 | LN II | A -A4 | 10 | 93.4259 |  | 0 | < | 0.0135 |  | 0.333 |  | 0.6835 | 0.6783705 |  | 4.049894 |  | 0.7815046 |  | 0.01435 |  | 0.029325
MA-171081 | flanged axe, type Vaerslev | Vaerslev | Holbaek | SAM-8438 | B3688 | L 11993 | 2.0985 | 0.85447 | 18.294 | 15.63167418 | 38.389959 | LN II | A -A4 | 10 | 94.49352 |  | 0.4185 |  | 0.0015 |  | 0.1345 |  | 0.881 | 0.7873841 |  | 2.725961 |  | 0.5126195 |  | 0.0126 |  | 0.02805
MA-171082 | flanged axe, type Vaerslev |  | Denmark | SAM-8465 | DXCIX | L 11994 | 2.0958 | 0.85267 | 18.38 | 15.6720746 | 38.520804 | LN II | A -A4 | 10 | 95.94277 |  | 0 | < | 0.0135 |  | 0.2135 |  | 0.8595 | 1.101056 |  | 1.041249 |  | 0.7959287 |  | 0.02415 |  | 0.03485
MA-171083 | flanged axe, type Aebelnaes |  | Denmark | SAM-8469 | B13536 | L 11995 | 2.0843 | 0.84877 | 18.441 | 15.65216757 | 38.4365763 | LN II | A -A6 | 10 | 97.3434 |  | 0 |  | 0.001 |  | 0.1195 |  | 0.359 | 0.7094997 |  | 1.003079 |  | 0.4496248 |  | 0.0021 |  | 0.0238
MA-171084 | flanged axe, Pseudo-Irisch type | Flenstofte | Odense | SAM-8472 | FHM 26063 | L 11996 | 2.093 | 0.85474 | 18.287 | 15.63063038 | 38.274691 | LN II | A -A8 | 10 | 93.99993 |  | 0 | < | 0.0135 |  | 0.341 |  | 0.8025 | 0.8560392 |  | 3.21285 |  | 0.7655037 |  | 0.014 |  | 0.016575
MA-171085 | flanged axe, type Vaerslev | Jordloese | Holbaek | SAM-8474 | B13576 | L 11997 | 2.0879 | 0.8494 | 18.432 | 15.6561408 | 38.4841728 | LN II | A -A4 | 12 | 96.62045 |  | 0 |  | 0.002 |  | 0.0195 |  | 1.402 | 1.077845 |  | 0.004983472 |  | 0.7486508 |  | 0.00245 |  | 0.138125
MA-171086 | flanged axe, type Vaerslev |  | Denmark | SAM-8475 | B4486 | L 11998 | 2.095 | 0.85006 | 18.469 | 15.69975814 | 38.692555 | LN II | A -A4 | 11 | 96.41291 |  | 0 |  | 0.026 |  | 1.505 |  | 0.1485 | 0.7123294 |  | 0.3305104 |  | 0.854905 |  | 0.0035 | < | 0.005
MA-171087 | flanged axe, type Vaerslev | Kalundborg | Holbaek | SAM-8477 | Hol 16823 | L 11999 | 2.0931 | 0.85284 | 18.352 | 15.65131968 | 38.4125712 | LN II | A -A4 | 10 | 97.48721 |  | 0 |  | 0.004 |  | 0.2635 |  | 0.5505 | 0.9630689 |  | 0.1045298 |  | 0.6232406 |  | 0.0098 |  | 0.01615
MA-171090 | flanged axe, type Emmen | Spaanbaekgaard | Holbaek | SAM-11832 | Hol 9655 | L 12002 | 2.0474 | 0.83093 | 18.889 | 15.69543677 | 38.6733386 | LN II | A -A1 | 11 | 94.51286 |  | 0 | < | 0.0135 |  | 0.306 |  | 0.559 | 1.07207 |  | 3.279653 |  | 0.2687645 |  | 0.0028 | < | 0.005
MA-171091 | flanged axe, type Emmen |  | Denmark | SAM-11835 | Nt 1015/265 | L 12003 | 2.0936 | 0.85102 | 18.44 | 15.6928088 | 38.605984 | LN II | A -A1 | 11 | 94.94921 |  | 0 |  | 0.041 |  | 2.261 |  | 0.4715 | 0.8501125 |  | 0.1389172 |  | 1.285756 |  | 0.0035 |  | 0
MA-171092 | flanged axe, type Gallemose | near Maribo | Maribo | SAM-11840 | Maribo H25a | L 12004 | 2.0925 | 0.85041 | 18.433 | 15.67560753 | 38.5710525 | LN II | A -A3 | 11 | 94.10834 |  | 0.025 |  | 0.0415 |  | 1.162 |  | 0.3925 | 1.234671 |  | 1.412426 |  | 1.587116 |  | 0.01855 |  | 0.005525
MA-171093 | flanged axe, type Gallemose | near Maribo | Maribo | SAM-11841 | Maribo H25b | L 12005 | 2.0931 | 0.85196 | 18.377 | 15.65646892 | 38.4648987 | LN II | A -A3 | 10 | 97.68871 |  | 0.126 |  | 0.001 |  | 0.0605 |  | 0.5085 | 0.9986084 |  | 0.04369048 |  | 0.5524418 |  | 0.00525 |  | 0.0153
MA-171094 | flanged axe, type Store-Heddinge | Idestrup | Maribo | SAM-11846 | Maribo 770 | L 12006 | 2.0925 | 0.85152 | 18.389 | 15.65860128 | 38.4789825 | LN II | A -A5 | 10 | 96.31889 |  | 0.012 | < | 0.0135 |  | 0.3355 |  | 0.93 | 0.9990762 |  | 0.6108519 |  | 0.7579067 |  | 0.0098 |  | 0.0136
MA-171095 | flanged axe, type Gallemose | Humble | Svendborg | SAM-11848 | Rud. B87 | L 12007 | 2.0794 | 0.84524 | 18.53 | 15.6622972 | 38.531282 | LN II | A -A3 | 10 | 93.12895 |  | 0 |  | 0.0025 |  | 0.094 |  | 1.2665 | 0.8041315 |  | 3.884264 |  | 0.7472897 |  | 0.0042 |  | 0.080325
MA-171096 | flanged axe, type Gallemose | Vendsted Mose | Svendborg | SAM-11850 | Sven. 11243 | L 12008 | 2.0902 | 0.85006 | 18.413 | 15.65215478 | 38.4868526 | LN II | A -A3 | 11 | 95.84882 |  | 0 |  | 0.032 |  | 1.291 |  | 0.357 | 0.9777285 |  | 0.2174197 |  | 1.267609 |  | 0.0098 |  | 0.005125
MA-171098 | flanged axe, type Gallemose | Refs-Vindinge | Svendborg | SAM-11865 | FSM B581 | L 12010 | 2.0938 | 0.85205 | 18.389 | 15.66834745 | 38.5028882 | LN II | A -A3 | 11 | 98.28833 |  | 0 |  | 0.002 |  | 0.203 |  | 0.072 | 0.7800017 |  | 0.2885945 |  | 0.37677 |  | 0.0049 |  | 0.0034
MA-171099 | flanged axe | Glavendrup Mark | Odense | SAM-11866 | FSM 2650 | L 12011 | 2.0878 | 0.84918 | 18.461 | 15.67671198 | 38.5428758 | LN II | A -A11 | 10 | 96.4317 |  | 0 | < | 0.0135 |  | 0.3195 |  | 0.5245 | 0.7461941 |  | 1.3471 |  | 0.6117663 |  | 0.0028 |  | 0.0187
MA-171100 | flanged axe, type Vaerslev | Falsled | Svendborg | SAM-11867 | FSM A395 | L 12012 | 2.0904 | 0.85119 | 18.4 | 15.661896 | 38.46336 | LN II | A -A4 | 10 | 94.16095 |  | 0.2245 | < | 0.0135 |  | 0.2065 |  | 0.9105 | 0.4635523 |  | 3.610897 |  | 0.3861197 |  | 0.00805 |  | 0.01445
MA-171101 | flanged axe, type Store-Heddinge | Holmdrup | Svendborg | SAM-11868 | FSM 8882 | L 12013 | 2.0877 | 0.85261 | 18.325 | 15.62407825 | 38.2571025 | LN II | A -A5 | 10 | 92.95305 |  | 0.0715 | < | 0.0135 |  | 0.252 |  | 0.65 | 0.5771375 |  | 4.908811 |  | 0.5513793 |  | 0.00245 |  | 0.021675
MA-171102 | flanged axe, type Pseudo-Irish | Faaborg | Svendborg | SAM-11869 | FSM 27.6.1886 | L 12014 | 2.0843 | 0.84849 | 18.45 | 15.6546405 | 38.455335 | LN II | A -A8 | 10 | 94.09305 |  | 0 |  | 0.0025 |  | 0.1715 |  | 0.4255 | 0.6924344 |  | 4.150371 |  | 0.4569496 |  | 0.00455 |  | 0.01615
MA-171103 | flanged axe, type Hjadstrup | Øster-Lunde | Odense | SAM-11870 | FSM CM104 | L 12015 | 2.0926 | 0.85307 | 18.355 | 15.65809985 | 38.409673 | LN II | A -A2 | 11 | 93.3131 |  | 0 |  | 0.0175 |  | 1.21 |  | 0.3475 | 0.7852346 |  | 2.937053 |  | 1.384871 |  | 0.007 | < | 0.005
MA-171104 | flanged axe, type Store-Heddinge | Glavendrup | Odense | SAM-11872 | FSM 2649 | L 12016 | 2.093 | 0.8515 | 18.4 | 15.6676 | 38.5112 | LN II | A -A5 | 10 | 94.77953 |  | 0.1145 |  | 0.002 |  | 0.2455 |  | 0.6485 | 0.730032 |  | 2.83737 |  | 0.6019789 |  | 0.00455 |  | 0.0323
MA-171105 | flanged axe, type Gallemose | Kvaerndrupvaenge | Svendborg | SAM-11873 | FSM 4751 | L 12017 | 2.0844 | 0.84784 | 18.487 | 15.67401808 | 38.5343028 | LN II | A -A3 | 10 | 95.65331 |  | 0 |  | 0.002 |  | 0.0375 |  | 0.6145 | 0.6685281 |  | 2.53741 |  | 0.4896513 |  | 0.0035 |  | 0.0136
MA-171106 | flanged axe, type Gallemose | Bogense | Odense | SAM-11875 | FSM 4009 | L 12018 | 2.0992 | 0.85658 | 18.273 | 15.65228634 | 38.3586816 | LN II | A -A3 | 10 | 95.29846 |  | 0 |  | 0.022 |  | 0.4505 |  | 0.6645 | 0.7447714 |  | 2.030357 |  | 0.7669376 |  | 0.0196 |  | 0.014875
MA-171107 | flanged axe, type Gallemose | Skibby | Frederiksborg | SAM-11901 | FSM CM142 | L 12559 | 2.1033 | 0.86089 | 18.168 | 15.64064952 | 38.2127544 | LN II | A -A3 | 11 | 95.26974 |  | 0 |  | 0.034 |  | 1.449 |  | 0.4415 | 0.842609 |  | 0.7823714 |  | 1.178789 |  | 0.007 |  | 0
MA-171108 | flanged axe, type Emmen |  | Sealand | SAM-11903 | FSM CM99 | L 12560 | 2.0952 | 0.85241 | 18.373 | 15.66132893 | 38.4951096 | LN II | A -A1 | 11 | 97.28492 |  | 0 | < | 0.0135 |  | 0.5845 |  | 0.289 | 0.9158658 |  | 0.2420468 |  | 0.6550408 |  | 0.03185 |  | 0.0034
MA-171109 | flanged axe, type Store-Heddinge | Knorborg | Haderslev | SAM-11906 | FSM 496 | L 12561 | 2.0943 | 0.85315 | 18.339 | 15.64591785 | 38.4073677 | LN II | A -A5 | 10 | 91.91536 |  | 0 |  | 0.0025 |  | 0.111 |  | 0.888 | 0.6825724 |  | 5.643187 |  | 0.6387857 |  | 0.11655 |  | 0.01955
MA-171110 | flanged axe, type Gallemose | Brandslund | Odense | SAM-11912 | FSM B294 | L 12562 | 2.0936 | 0.85679 | 18.226 | 15.61585454 | 38.1579536 | LN II | A -A3 | 10 | 95.41992 |  | 0 |  | 0.0035 |  | 0.137 |  | 0.4275 | 0.833726 |  | 2.487396 |  | 0.6241096 |  | 0.0588 |  | 0.01955
MA-171111 | flanged axe, type Gallemose |  | Denmark | SAM-11916 | FSM 4061 | L 12563 | 2.0916 | 0.85036 | 18.456 | 15.69424416 | 38.6025696 | LN II | A -A3 | 11 | 95.85074 |  | 0 |  | 0.0155 |  | 1.1995 |  | 0.157 | 0.8411454 |  | 1.213409 |  | 0.7271105 |  | 0.0042 |  | 0
MA-171112 | flanged axe, type Store-Heddinge | Nustrup Parish | Haderslev | SAM-11934 | HAD 795 | L 12564 | 2.0887 | 0.8473 | 18.496 | 15.6716608 | 38.6325952 | LN II | A -A5 | 11 | 96.1214 |  | 0 |  | 0.0165 |  | 1.113 |  | 0.2405 | 1.087151 |  | 0.3260343 |  | 1.098837 |  | 0.00665 | < | 0.005
MA-171113 | flanged axe, type Store-Heddinge | Mjang | Soenderborg | SAM-11943 | SØM 4218 | L 12565 | 2.0937 | 0.85459 | 18.299 | 15.63814241 | 38.3126163 | LN II | A -A5 | 10 | 95.57858 |  | 0 |  | 0.004 |  | 0.297 |  | 0.5955 | 0.8652351 |  | 1.814381 |  | 0.8156606 |  | 0.01085 |  | 0.02295
MA-171114 | flanged axe | Skodsboel | Soenderborg | SAM-11944 | SØM 3198 | L 12566 | 2.0933 | 0.85434 | 18.303 | 15.63698502 | 38.3136699 | LN II | A -A11 | 10 | 97.39079 |  | 0.0265 |  | 0.001 |  | 0.077 |  | 0.6395 | 0.8960992 |  | 0.2777471 |  | 0.6361816 |  | 0.00945 |  | 0.0425
MA-171115 | flanged axe, type Gallemose | Skodsboel | Soenderborg | SAM-11945 | SØM 3197 | L 12567 | 2.0827 | 0.84113 | 18.641 | 15.67950433 | 38.8236107 | LN II | A -A3 | 10 | 97.22031 |  | 0.317 |  | 0.001 |  | 0.0705 |  | 0.3125 | 0.6925218 |  | 0.8266563 |  | 0.5313028 |  | 0.00315 |  | 0.019125
MA-171116 | flanged axe, type Emmen | Aabenraa County | Aabenraa | SAM-11948 | AA901 | L 12568 | 2.0896 | 0.84999 | 18.419 | 15.65596581 | 38.4883424 | LN II | A -A1 | 10 | 97.0916 |  | 0 |  | 0.003 |  | 0.036 |  | 0.7015 | 0.6999677 |  | 0.8573919 |  | 0.5900438 |  | 0.0056 |  | 0.036975
MA-171118 | flanged axe | Kalvoe | Haderslev | SAM-11952 | AA896 | L 12570 | 2.0921 | 0.85078 | 18.417 | 15.66881526 | 38.5302057 | LN II | A -A11 | 10 | 98.50911 |  | 0 |  | 0.002 |  | 0.122 |  | 0.19 | 0.7361642 |  | 0.05117027 |  | 0.3890563 |  | 0.00385 |  | 0.01615
MA-171119 | flanged axe, type Anglo-Isrish | Odder | Horsens | SAM-11974 | Horsens A4 | L 12571 | 2.0947 | 0.84688 | 18.489 | 15.65796432 | 38.7289083 | LN II | A -A10 | 8 | 86.925 |  | 0.014 |  | 0.002 |  | 0.033 |  | 0.446 | 0.01033051 |  | 12.46208 |  | 0.06753994 |  | 0.0392 | < | 0.005
MA-171120 | flanged axe, type Gallemose | Gylling | Aarhus | SAM-11981 | VHM 3208 | L 12572 | 2.0761 | 0.84427 | 18.615 | 15.71608605 | 38.6466015 | LN II | A -A3 | 11 | 95.68313 |  | 0 |  | 0.018 |  | 1.411 |  | 0.199 | 0.9962266 |  | 0.3836719 |  | 1.316272 |  | 0.0042 |  | 0
MA-171121 | flanged axe, type Hjadstrup | Hjoerring | Hjoerring | SAM-11992 | VHM 1945/78 | L 12573 | 1.9833 | 0.80615 | 19.512 | 15.7295988 | 38.6981496 | LN II | A -A2 | 3 | 98.80534 |  | 0 |  | 0.001 |  | 0.013 |  | 0.4525 | 0.7311736 |  | 0.01553871 |  | 0.0009250164 |  | 0.0021 | < | 0.005
MA-171122 | flanged axe, type Aebelnaes | Tolne Parish | Hjoerring | SAM-11995 | VHM 5384 | L 12574 | 2.085 | 0.84734 | 18.489 | 15.66646926 | 38.549565 | LN II | A -A6 | 4 | 92.3082 |  | 0 |  | 0.0025 |  | 0.064 |  | 0.149 | 0.1651505 |  | 7.227859 |  | 0.08583451 |  | 0.0035 | < | 0.005
MA-171123 | flanged axe, type Emmen | Guldagergaard | Hjoerring | SAM-11997 | VHM 22391 | L 12575 | 2.0948 | 0.85348 | 18.332 | 15.64599536 | 38.4018736 | LN I-II | A -A1 | 11 | 97.21465 |  | 0.339 | < | 0.0135 |  | 0.7415 |  | 0.286 | 0.40746 |  | 0.3573831 |  | 0.6297319 |  | 0.00385 | < | 0.005
MA-171124 | flanged axe, type Vaerslev |  | Denmark | SAM-12003 | ÅHM 1578 | L 12576 | 2.0849 | 0.84704 | 18.525 | 15.691416 | 38.6227725 | LN II | A -A4 | 11 | 91.70944 |  | 0.005 |  | 0.0245 |  | 1.06 |  | 0.8685 | 0.5314412 |  | 4.663733 |  | 1.065225 |  | 0.007 |  | 0.00425
MA-171125 | flanged axe, type Gallemose |  | Denmark | SAM-12009 | ÅHM 3384 | L 0 | 2.0039 | 0.81483 | 19.321 | 15.74333043 | 38.7173519 | LN II | A -A3 | 11 | 85.83909 |  | 0 | < | 0.0135 |  | 0.908 |  | 0.3095 | 0.7169527 |  | 11.37953 |  | 0.8010488 |  | 0.0091 | < | 0.005
MA-171126 | flanged axe | Hornumbro Moelle | Aalborg | SAM-12010 | ÅHM 3210b | L 12578 | 2.0945 | 0.85229 | 18.4 | 15.682136 | 38.5388 | LN II | A -A11 | 10 | 93.95899 |  | 0 |  | 0.0265 |  | 2.169 |  | 0.6745 | 1.35259 |  | 0.1099123 |  | 1.592293 |  | 0.0553 |  | 0.0255
MA-171127 | flanged axe, type Vaerslev | Dybvad Moelle (Ars) | Aalborg | SAM-12011 | VMÅ139 | L 12579 | 2.0988 | 0.85667 | 18.267 | 15.64879089 | 38.3387796 | LN II | A -A4 | 8 | 91.33787 |  | 0 |  | 0.0035 |  | 0.026 |  | 0.102 | 0.01130927 |  | 8.473644 |  | 0.008699852 |  | 0.04305 | < | 0.005
MA-171128 | flanged axe, type Store-Heddinge | Loevelbro Mark | Viborg | SAM-12018 | VSM 6121 | L 12580 | 2.0894 | 0.85228 | 18.356 | 15.64445168 | 38.3530264 | LN II | A -A5 | 10 | 91.78937 |  | 0 |  | 0.0025 |  | 0.1155 |  | 0.5195 | 0.771778 |  | 6.254734 |  | 0.5217426 |  | 0.01365 |  | 0.015725
MA-171129 | flanged axe, type Vaerslev |  | Denmark | SAM-12021 | NM 1495 | L 12581 | 2.0898 | 0.84871 | 18.472 | 15.67737112 | 38.6027856 | LN II | A -A4 | 10 | 96.82422 |  | 0 | < | 0.0135 |  | 0.7125 |  | 0.3905 | 0.962188 |  | 0.2993855 |  | 0.7964777 |  | 0.0049 |  | 0.012325
MA-171131 | flanged axe, type Vaerslev | Sejet | Skanderborg | SAM-12033 | FHM 2728 | L 12583 | 2.0864 | 0.84747 | 18.513 | 15.68921211 | 38.6255232 | LN II | A -A4 | 10 | 95.27962 |  | 0 | < | 0.0135 |  | 0.4215 |  | 0.432 | 0.6122119 |  | 2.648685 |  | 0.6014192 | < | 0.005 |  | 0.008075
MA-171132 | flanged axe | Sniderup | Viborg | SAM-12037 | FHM 6299 | L 12584 | 2.094 | 0.8547 | 18.296 | 15.6375912 | 38.311824 | LN II | A -A11 | 10 | 96.12514 |  | 0 |  | 0.003 |  | 0.137 |  | 0.746 | 0.8898173 |  | 1.42927 |  | 0.6363967 |  | 0.02485 |  | 0.031025
MA-180925 | spearhead | Bondesgaarde | Horsens |  | B15117 | L 13962 | 2.0488 | 0.82845 | 18.887 | 15.64693515 | 38.6956856 | NBA IA | SP | 4? | 92.239725 | < | 0 | < | 0.0095 |  | 0.284 |  | 0.494 | 0.026 |  | 6.825 |  | 0.057 |  | 0.04 | < | 0.001275
MA-180926 | spearhead | Bondesgaarde | Horsens |  | B15110 | L 13963 | 2.0466 | 0.82724 | 18.916 | 15.64807184 | 38.7134856 | NBA IA | SP | 4? | 90.112125 |  | 0 | < | 0.0055 |  | 0.72 |  | 0.36 | 0.138 |  | 4.844 |  | 0.3025 |  | 3.4876 |  | 0.009775
MA-180927 | spearhead | Bondesgaarde | Horsens |  | B15115 | L 13964 | 2.0364 | 0.82196 | 19.056 | 15.66326976 | 38.8056384 | NBA IA | SP | 4? | 92.24 | < | 0.016 | < | 0.0065 |  | 0.2315 |  | 0.238 | 0.006 |  | 7.193 |  | 0.0195 |  | 0.016 | < | 0
MA-180928 | spearhead | Bondesgaarde | Horsens |  | B15101 | L 13965 | 2.0516 | 0.82866 | 18.904 | 15.66498864 | 38.7834464 | NBA IA | SP | 4? | 94.3837 |  | 0 | < | 0.0055 |  | 0.4035 |  | 0.623 | 0.0165 |  | 4.3685 |  | 0.1665 |  | 0.0168 | < | 0
MA-180929 | spearhead | Bondesgaarde | Horsens |  | B15131 | L 13966 | 2.0479 | 0.82782 | 18.912 | 15.65573184 | 38.7298848 | NBA IA | SP | 4? | 91.6528 | < | 0.002 | < | 0.005 |  | 0.258 |  | 0.433 | 0.1125 |  | 7.2115 |  | 0.194 |  | 0.0984 |  | 0.0068
MA-180930 | spearhead | Bondesgaarde | Horsens |  | B15135 | L 13967 | 2.0502 | 0.82865 | 18.891 | 15.65402715 | 38.7303282 | NBA IA | SP | 4? | 93.728075 |  | 0 | < | 0.007 |  | 0.1235 |  | 0.6955 | 0.0165 |  | 5.296 |  | 0.049 |  | 0.056 | < | 0.000425
MA-180958 | spearhead | Virring | Randers |  | B3958 | L 13982 | 2.0603 | 0.83429 | 18.768 | 15.65795472 | 38.6677104 | NBA IA | SP | 4? | 94.006175 |  | 0 | < | 0.0055 |  | 0.3955 |  | 0.7125 | 0.247 |  | 4.215 |  | 0.369 |  | 0.0228 |  | 0.014025
MA-180959 | spearhead, Torsted type | Virring | Randers |  | B3959 | L 13983 | 2.0703 | 0.84005 | 18.632 | 15.6518116 | 38.5738296 | NBA IA | SP | 4? | 91.639175 |  | 0 |  | 0.0165 |  | 0.356 |  | 0.401 | 0.0075 |  | 7.3445 |  | 0.2045 |  | 0.0084 | < | 0.000425
MA-180960 | spearhead, Torsted type | Virring | Randers |  | B3960 | L 13984 | 2.0634 | 0.83635 | 18.708 | 15.6464358 | 38.6020872 | NBA IA | SP | 4? | 97.2472 |  | 0 | < | 0.003 |  | 0.3345 |  | 0.404 | 0.159 |  | 1.622 |  | 0.182 |  | 0.0352 |  | 0.0051
MA-180961 | spearhead, Torsted type | Virring | Randers |  | B3961 | L 13985 | 2.0587 | 0.83326 | 18.793 | 15.65945518 | 38.6891491 | NBA IA | SP | 4? | 92.255 |  | 0 |  | 0.0095 |  | 0.278 |  | 0.3435 | 0.097 |  | 6.868 |  | 0.112 |  | 0.0156 | < | 0.0034
MA-181025 | flanged axe Store Heddinge type | Sevel | Ringkoebing | SAM-8189 | B1947 | L 13991 | 2.092 | 0.85176 | 18.388 | 15.66216288 | 38.467696 | NBA IA | A -A5 | 4? | 96.61915 |  | 0 | < | 0.003 |  | 0.227 |  | 0.295 | 1.016 |  | 1.091 |  | 0.743 |  | 0.0024 |  | 0.01445
MA-181035 | flanged axe, Anglo-Irish type | Freddinge | Schonen | SAM-3883 | ML6573 | L 14001 | 2.082 | 0.84113 | 18.673 | 15.70642049 | 38.877186 | LN II | A -A10 | 8 | 90.35635 | < | 0.008 | < | 0.004 |  | 0.072 |  | 0.435 | 0.307 |  | 8.522 |  | 0.256 |  | 0.02 |  | 0.00765
MA-181036 | flanged axe, Anglo-Irish type | Breddinge | Schonen | SAM-3884 | ML6574 | L 14002 | 2.0335 | 0.81079 | 19.402 | 15.73094758 | 39.453967 | LN II | A -A10 | 1 | 89.5836 |  | 0 | < | 0.003 |  | 0.037 | < | 0.01 | 0.007 |  | 10.343 |  | 0.005 |  | 0.0024 | < | 0
MA-181037 | flanged axe, Anglo-Irish type | Löddeköpinge | Schonen | SAM-3900 | ML11056 | L 14003 | 2.0786 | 0.84554 | 18.531 | 15.66870174 | 38.5185366 | LN II | A -A10 | 8 | 93.2226 |  | 0 | < | 0.001 |  | 0.039 |  | 0.371 | 0.728 |  | 5.169 |  | 0.447 |  | 0.0048 |  | 0.0136

## Museum number
Abbreviation |  | Museum
FHM | ÅHM | Forhistorisk Museum Moesgaard, Aarhus
FSM |  | Fyns Stiftmuseum/ Odense Bys Museer
NM | B | Nationalmuseet København, Danmark
Horsens |  | Horsens Museum
Ringk. |  | Ringkøbing-Skjern Museum
Thisted |  | Museum Thy
Hobro |  | Naturhistorisk Museum Aalborg/ Hobro Museum
Maribo |  | Museum Lolland Falster/ Stiftsmuseum Maribo
Nt |  | Næstved Museum
Hol |  | Museum Vestsjælland
Rud. |  | Langelands Museum, Rudkøbing
Sven. |  | Svendborg Museum
HAD |  | Museum Sønderjylland Haderslev
SØM |  | Odense Bys Museums Samlinger
AA |  | Museum Sønderjylland Åbenrå
VHM |  | Vedsyssel Historiske Museum
VMÅ |  | Vesthimmerlands Museum
VSM |  | Viborg Stiftsmuseum
ML |  | Museum Lund